## Tabel_Eval_Acoperis
Formular-declarație privind conformitatea produselor ofertate cu cerințele licitației.
Se completează corespunzător cerințelor, pentru toți parametrii tehnici solicitați ai produselor ofertate (planificate a fi utilizate) conform caietului de sarcini !!!
Notă: Completarea incompletă cu informațiile solicitate în formular va servi temei pentru respingerea ofertei.
Lot 1 Lucrari de reparatie capitala acoperisului existent a cladirii Casei de Cultura din s. Puhaceni, r-l Anenii Noi (REPETAT)
MTender ID ocds-b3wdp1-MD-1675272144443
|  |  |  | https://achizitii.md/ro/public/tender/21072703/ |  |  |  | Denumire Operator economic
Nr d/o Caiet sarcini | Nr crt Caiet sarcini | Cod Simbol norme | Nr d/o | Cerințe tehnice minime pentru produsele/lucrările solicitate | Conform cu cerințele tehnice ? (Da/Nu) | Indicați Cod/Model de producător al produsului ofertat ! | Valoarea numerică a parametrului tehnic pentru produsul ofertat | Anexați Fișa tehnică produs / Extras catalog !? (Da/Nu) | Anexați Certificat de calitate !? (Da/Nu) | Anexați certificat / declarație de conformitate a producătorului !? (Da/Nu) | Anexați certificat / declarație de conformitate emisă în R. Moldova !? (Da/Nu)
0 | 1 | 2 | 3 | 4 | 5 | 6 | 7 | 8 | 9 | 10 | 11
70 | 13 | CE17A | 1 | Strat peliculă anticondens, 3 straturi,
|  |  | 2 | minim 130 gr/m2,
|  |  | 3 | permeabilă la difuzia vaporilor, dar impermeabilă la apă.
97 | 17 | CE07A | 4 | Învelitori din placi din tabla amprentata (tip tablă cutată, profil trapezoidal, cu înălțimea cutei 60mm,
|  |  | 5 | lățimea cutei mici/mari 40-45mm / 110-130mm,
|  |  | 6 | pe fiecare latură a cutei mari va fi câte o mică ondulare/îndoitură suplimentară (pentru sporirea rezistenței la greutate - pentru ulterioara montare pe acoperiș a panourilor fotovoltaice),
|  |  | 7 | confecționată din oțel glavanizat la cald, cu grosime metal ≥0.7 mm,
|  |  | 8 | cu aplicarea a cel puțin următoarelor straturi protectoare pe ambele părți:
|  |  | 9 | strat zincare (Zn≥275gr/m2),
|  |  | 10 | strat pasivare,
|  |  | 11 | strat polimeric (de grunduire),
|  |  | 12 | strat de acoperire cu vopsea, culoare RAL 9003/9010 (alb), pentru învelitorile acoperișurilor cu unghi mic, iar,
|  |  | 13 | suplimentar, pe partea inferioară a tablei cutate se va aplica (în condiții de fabrică) un strat anticondensare (menit să absoarbă/prevină/diminueze formarea condensului).
|  |  | 14 | Termen de garanție a tablei cutate - min 20 ani (coroziune și acoperire/culoare).
|  |  | 15 | Termen de garanție a lucrării efectuate - min 10 ani (perioadă în care executorul sau fondatorul acestuia, va remedia pe cont propriu toate defecțiunile apărute nu din vina beneficiarului)
107 | 18 | CK26B | 16 | Montarea opritorilor de zăpadă din tabla protejata anticoroziv
|  |  | 17 | 0.5 mm grosime,
|  |  | 18 | cu acoperire RAL. L=2 m.
113 | 19 | CE20A | 19 | Sisteme de jgheaburi tip brass cu D=150 mm,
|  |  | 20 | din tabla protejata anticoroziv (Zn ≥275 gr/m2),
|  |  | 21 | grosime min 0,5 mm,
|  |  | 22 | cu acoperire RAL.
123 | 20 | CE19F3 | 23 | Jgheaburi dreptunghiulare cu secțiunea de 11 x 18 cm,
|  |  | 24 | din tabla zincata protejata anticoroziv (Zn ≥275 gr/m2),
|  |  | 25 | 0,5 mm grosime,
|  |  | 26 | cu acoperire RAL,
|  |  | 27 | executate pe șantier, înnădite prin petrecere pe cel puțin 20 mm si lipite, inclusiv colturile, capacele, ștuțurile de racordare la burlane, tiranții si cârligele de susținere, montate pe lungimi mai mici sau egale de 20 m.
133 | 21 | CE24B | 28 | Gargui (gura de scurgere), cu sectiunea 10 x 15 cm
|  |  | 29 | din tabla zincata protejata anticoroziv (Zn ≥275 gr/m2),
|  |  | 30 | de 0,5 mm grosime,
|  |  | 31 | cu acoperire RAL,
|  |  | 32 | confecționate pe șantier, montat prin cimentare.
139 | 22 | CE22A | 33 | Sisteme de burlane tip brass cu D=100 mm,
|  |  | 34 | din tabla protejata anticoroziv (Zn ≥275 gr/m2),
|  |  | 35 | de 0,5 mm grosime,
|  |  | 36 | cu acoperire RAL.
188 | 29 | CE23D2 | 37 | Glafuri din tabla zincata protejata anticoroziv (Zn ≥275 gr/m2)
|  |  | 38 | de 0,7 mm grosime,
|  |  | 39 | cu acoperire RAL
|  |  | 40 | pe un strat de carton bitumat montate pe o sapa de egalizare din mortar de ciment-var M 100-T, fixate pe elemente de beton, pentru lungimi mai mari de 2 m, cu latimea desfășurată intre 51 - 100 cm (parapet).
232 | 37 | IzF10F | 41 | Strat termoizolator la terase, acoperisuri si plansee, din placi din vata minerala, montate în 2 straturi: stratul inferior: grosime - 100 mm cu densitate, minim - 110 kg/m3; stratul superior: grosime - 50mm cu densitate, minim - 175 kg/m3, simplus asezate, lipite cu mastic de bitum pe suprafete orizontale sau inclinate pina la 40 %.
234 | 37.1 | 2682162611370 | 42 | Placi din vata minerala pentru termoizolare acoperișuri – stratul inferior:
|  |  | 43 | grosime - 100 mm
|  |  | 44 | cu densitate minim - 110 kg/m3;
235 | 37.2 | 2682162611370 | 45 | Placi vata minerala pentru termoizolare acoperișuri - stratul superior:
|  |  | 46 | grosime - 50mm
|  |  | 47 | cu densitate, minim - 175 kg/m3.
266, 293, 303 | 41, 45, 47 | IzF04L | 48 | Strat hidroizolant, membrana PVC (echivalent sau mai bun ca Logicroof V-RP-1,5mm), armată cu poliester, termosudabilă cu aer cald, cu fixare mecanică,
|  |  | 49 | grosime ≥1,5 mm,
|  |  | 50 | rezistentă sporită la expunere UV, vânt, și la acțiunea factorilor de mediu, și cu permeabilitate sporită la vapori de apă.
|  |  | 51 | Cu rezistență sporită la rupere longitudinala/transversala - ≥ 16/15 MPa (sau ≥ 1100 / 900 N/50mm).
|  |  | 52 | Cerințe minime reglementări antiincendiu:
|  |  | 53 | Gradul de propagare a flăcărilor - PF1,
|  |  | 54 | gradul de inflamabilitate - In1,
|  |  | 55 | gradul de combustibilitate - C2.
|  |  | 56 | Membrana PVC urmează a fi montată în strictă conformitate cu recomandările producătorului (de către lucrători atestați, cu certificat de instruire de la producător/distribuitor), intr-un strat pe suprafețe orizontale sau inclinate pina la 40% la acoperisuri, inclusiv realizarea rosturilor de sudura si fixare mecanica.
|  |  | 57 | Prețul oferit va include toate materialele, accesoriile și consumabilele necesare pentru montaj și aerarea/ventilarea tuturor suprafețelor, conform reglementărilor producătorului.
|  |  | 58 | Termen de garanție produs - minim 25 ani
|  |  | 59 | Termen de garanție manoperă - minim 10 ani
|  |  | 60 | Garanția va include și schimbarea și/sau reparația (după caz) din contul executorului/fondatorului întreprinderii a tururor defecțiunilor apărute nu din cauza beneficiarului pe perioada a minim 25/10 ani
270 | 42 | CE23A2 | 61 | Glafuri din tabla zincata protejata anticoroziv (Zn≥275 gr/m2),
|  |  | 62 | grosime ≥ 0,5 mm,
|  |  | 63 | cu acoperire RAL,
|  |  | 64 | fixate pe elemente de beton, pentru lungimi mai mari de 2 m, cu lățimea desfășurată pina la 15 cm element de fixare pe parapet).
279 | 43 | CE23A2 | 65 | Glafuri din tabla zincata protejata anticoroziv (Zn≥275 gr/m2),
|  |  | 66 | grosime ≥ 0,5 mm,
|  |  | 67 | cu acoperire RAL,
|  |  | 68 | fixate pe elemente de beton, pentru lungimi mai mari de 2 m, cu lățimea desfășurată pina la 15 cm element de fixare de parapet si de pereți).
307 | 48 | CE23B2 | 69 | Glafuri din tabla zincata protejata anticoroziv (Zn≥275 gr/m2)
|  |  | 70 | de 0,7 mm grosime,
|  |  | 71 | cu acoperire RAL,
|  |  | 72 | fixate pe elemente de beton, pentru lungimi mai mari de 2 m, cu lățimea desfășurată intre 16 - 30 cm.
316 | 49 | CE20A | 73 | Sisteme de jgheaburi tip brass cu D=150 mm,
|  |  | 74 | din tabla protejata anticoroziv (Zn≥275 gr/m2),
|  |  | 75 | cu acoperire RAL.
326 | 50 | CE22A | 76 | Sisteme de burlane tip brass cu D=100 mm,
|  |  | 77 | din tabla protejata anticoroziv (Zn≥275 gr/m2),
|  |  | 78 | cu acoperire RAL.
347 | 52 | VB30D | 79 | Paravan de protecție a canalelor de ventilare, confecționata din tabla zincata (Zn≥275 gr/m2),
|  |  | 80 | grosime ≥ 0,7 mm,
|  |  | 81 | inclusiv elementele de fixare de strat suport.
365 | 53 | CE23D2 | 82 | Glafuri din tabla zincata protejata anticoroziv (Zn≥275 gr/m2),
|  |  | 83 | grosime ≥ 0,7 mm,
|  |  | 84 | cu acoperire RAL,
|  |  | 85 | pe un strat de carton bitumat montate pe o sapa de egalizare din mortar de ciment-var M 100-T, fixate pe elemente de beton, pentru lungimi mai mari de 2 m, cu lățimea desfășurată intre 51 - 100 cm.
. | . | . | . | . | . | . | . | . | . | . | .